## PCB form
Бланк для заказа печатной платы
№ | Описание / Description | Значение
1 | Internal PCB code / Внутренний код печатной платы | 7P00491A
2 | PCB name / Название печатной платы | 4F00221L LED PD LKW WH 3000030
3 | Base material / Основной материал | FR4
4 | Size on the coordinate X (mm) / Размер по оси Х (мм) | 395
5 | Size on the coordinate Y (mm) / Размер по оси У (мм) | 190
6 | UL-mark including date of production / UL- маркировка включая дату производства | yes
7 | Inside cutting (yes/no, layer) / Наличие областей выреза внутри платы (Да/Нет, указать слой) | YES, led_pd_lkw_wh_3000030_(4f00221l_7p00491a).gm3
8 | Drilling files include the diameter of drill/hole / Файлы сверловки включая диаметр отверстий | nonplated.drl
9 | Silkscreen process, color (color, Top, Bottom) / Стороны, на которые наносится шелкография, цвет (Верхний, Нижний) | no
10 | Solder mask color, layer (Top, Bottom) / Цвет маски, слой (Нижний, Верхний) | black, top
11 | Solder mask thickness, min...max, μm/ Толщина маски, мин...макс, мкм | 15...30
12 | The quantity of copper (signal) layers (1, 2, 4, 6, 8) / Количество медных (сигнальных) слоёв (1, 2, 4, 6, 8), шт | 1
13 | Thickness of base foil for outer layers, μm (18/35/70/105) / Толщина базовой фольги внешних слоёв, мкм (18/35/70/105) | 35
14 | Maximal copper thickness for outer layers (foil plus plating), μm / Максимальная общая толщина металлизации внешних слоёв, мкм | 35
15 | Thickness of base foil for internal layers, μm (18/35/70/105) / Толщина базовой фольги внутренних слоёв, мкм (18/35/70/105) | -
16 | Thickness of material (0.8/1/1.2/1.6/2/2.4/3.2/mm) / Толщина материала (0.8/1/1.2/1.6/2/2.4/3.2/мм) | 1,6±10%
17 | Finish surface / Финишное покрытие | HASL
18 | Layer stackup specification/ Структура расположения слоёв | attached
19 | Quantity / Количество, шт
20 | CLASS according to IPC/ Класс по IPC | IPC6012, Class 2
21 | Additional requirements / Дополнительные требования
22 | Packing / Упаковка | according to IPC 1601
23 | Cleanliness / Чистота
24 | Full Plug VIAs / Отверстия с заполнением
25 | Circuit Repairs / Ремонт проводников | not allowed
26 | Инженер-конструктор
Астапенко Д.В.
(ФИО)
27 | Number of PCBs in the PCB panel / Количество плат в заготовке, шт | -
28 | Size of the multiple PCB on the coordinate X (mm) / Размер заготовки по оси Х (мм) | -
29 | Size of the multiple PCB on the coordinate Y (mm) / Размер заготовки по оси У (мм) | -
30 | The manufacture of PCB profile / Способ обработки контура печатной платы | milling
31 | The manufacture of the multiple PCB profile / Способ обработки контура заготовки | -
32 | The schedule of Gerber layers / Структура слоёв в герберах | attached
33 | Инженер-технолог
(ФИО)

## Stack up
Board Stack Report
Stack Up |  | Layer Stack
Layer | Board Layer Stack | Name | Material | Thickness | Constant
1 |  | Top Paste
2 |  | Top Overlay
3 |  | Top Solder | Solder Resist | 0,010mm | 3,5
4 |  | Component Side | Copper | 0,036mm
5 |  | Dielectric 1 | FR-4 | 1,500mm | 4,2
Height : 1,546mm

## Gerber layers
RS-274-X: 4.4, metric / RS-274-X: 4.4, метрическая
1 | UL MARK | led_pd_lkw_wh_3000030_(4f00221l_7p00491a).gm11
2 | TOP MASK | led_pd_lkw_wh_3000030_(4f00221l_7p00491a).gts
3 | TOP | led_pd_lkw_wh_3000030_(4f00221l_7p00491a).gtl
4 | BOARD | led_pd_lkw_wh_3000030_(4f00221l_7p00491a).gm3
5 | NON PLATED DRILLS | nonplated.drl

## Stencil
№ | Описание / Description | Значение
1 | TOPPASTE (yes/no) , thickness (0,1 mm/0,15 mm) / Верх под пасту (Да/Нет), толщина (0,1 мм/ 0,15 мм) | yes, 0.15
2 | BOTPASTE (yes/no) , thickness (0,1 mm/0,15 mm) / Низ под пасту (Да/Нет), толщина (0,1 мм/ 0,15 мм) | -
3 | Material / Материал | Steel
4 | Manufacturing method / Метод изготовления | laser, electropolishing
| Инженер-технолог | 0